## Лист1
Трубы электросварные большого диаметра (530-1420) ГОСТ 20295-85
ГОСТ на Трубы электросварные большого диаметра (530-1420) | Размер Трубы электросварные большого диаметра (530-1420) | Стенка Трубы электросварные большого диаметра (530-1420) | Длина Трубы электросварные большого диаметра (530-1420) | Марка стали Трубы электросварные большого диаметра (530-1420) | Производитель Трубы электросварные большого диаметра (530-1420) | Цена без НДС
20295-85 | 530 | 7, 8, 9, 10, 12 | н/д | 17г1с | ЧТПЗ | 84500
20295-85 | 630 | 8, 10, 12 | н/д | 17г1с | ЧТПЗ | 84500
20295-85 | 720 | 8, 9, 10, 12 | н/д | 17г1с | ЧТПЗ | 84500
20295-85 | 820 | 9, 10, 11, 12 | н/д | 17г1с | ЧТПЗ | 84500
20295-85 | 1020-1220 | 10,0-15,0 | н/д | 17г1с | ЧТПЗ | 85500
14-3-1698-2000 | 1020-1220 | 10,0-15,0 | н/д | 17Г1СУ | ЧТПЗ | 87000
20295-85 | 1220 | 16 | н/д | 17г1с | ЧТПЗ | 85500